## Лист1
5 | Шпалы деревянные хвойных пород | 4406 | Сосна Ель Лиственница Пихта Сосна, Ель |  | до 21%, 22% и более | тип 1, тип 2, тип 3 | 2,73-2,77 | ГОСТ 78-2004 | ГОСТ 5306-83
6 | Шпалы деревянные лиственных пород | 4406 | Береза |  | до 21%, 22% и более | тип 1, тип 2, тип 3 | 2,73-2,77 | ГОСТ 78-2004 | ГОСТ 5306-83
7 | Брусья деревянные для стрелочных переводов ж.д. широкой колеи, вид А (обрезные) | 4407 | Сосна Ель Лиственница Пихта Сосна, Ель |  | до 21%, 22% и более | тип 1, тип 2, тип 3 | 3,0-5,5 | ГОСТ 8816-2003 | ГОСТ 5306-83
8 | Брусья деревянные для стрелочных переводов ж.д. широкой колеи, вид Б (необрезные) | 4407 | Сосна Ель Лиственница Пихта Сосна, Ель |  | до 21%, 22% и более | тип 1, тип 2, тип 3 | 3,0-5,5 | ГОСТ 8816-2003 | ГОСТ 5306-83
9 | Доски для покрытия полов (ДП-21) | 4409 | Сосна Ель Лиственница Пихта Сосна, Ель Береза Осина Ольха Дуб Ясень Клен Граб | 21 × 64 -140 | 12%, 15% | - | 2,1 и более | СТБ 1074-97 | СТБ 1074-97
| Доски для покрытия полов (ДП-27) |  |  | 27 × 64 -140 |  | -
| Доски для покрытия полов (ДП-35) |  |  | 35 × 64 -140 |  | -
| Бруски для покрытия полов (БП-27) |  |  | 27 × 40 - 60 |  | -
10 | Обшивка (О-1) | 4409 | Сосна Ель Лиственница Пихта Сосна, Ель Береза Осина Ольха Осина, Ольха Береза, Ольха Береза, Осина Береза, Осина, Ольха Дуб Ясень Клен Граб | 13 × 54 -120 16 ´ 54 -120 | 12%, 15% | - | 2,1 и более | СТБ 1074-97 | СТБ 1074-97
| Обшивка (О-2) |  |  | 13 × 44 -120 16 ´ 44 -120 13 ´ 44 -120 (20) 16 ´ 44 -120 (20) |  | -
| Обшивка (О-3) |  |  | 13 ´ 45-120 16 ´ 45-120 13 ´ 45-120 (20-60) 16 ´ 45-120 (20-60) |  | -
| Обшивка (О-4) |  |  | 19 ´ 70-120 |  | -
11 | Штакетник строганный лиственных пород | 4407 | Береза Осина Ольха Тополь Дуб Ясень Клен Граб Осина, Ольха Береза, Ольха Береза, Осина Береза, Осина, Ольха | 16-19 ´ 40-50 22-32 ´ 40-70 | - | - | 0,5-1,2; 1,25-1,8 | ТУ РБ 00969296.005-98 | ТУ РБ 00969296.005-98
12 | Штакетник строганный хвойных пород | 4407 | Сосна Ель Лиственница Пихта Сосна, Ель | 16-19 ´ 40-50 22-32 ´ 40-70 | - | - | 0,5-1,2; 1,25-1,8 | ТУ РБ 00969296.005-98 | ТУ РБ 00969296.005-98
13 | Штакетник дощатый лиственных пород | 4407 | Береза Осина Ольха Тополь Дуб Ясень Клен Граб Осина, Ольха Береза, Ольха Береза, Осина Береза, Осина, Ольха | 16-32 ´ 40-110 | - | - | 0,5-2,5 | ТУ РБ 00969296.005-98 | ТУ РБ 00969296.005-98
14 | Штакетник дощатый хвойных пород | 4407 | Сосна Ель Лиственница Пихта Сосна, Ель | 16-32 ´ 40-110 | - | - | 0,5-2,5 | ТУ РБ 00969296.005-98 | ТУ РБ 00969296.005-98
15 | Штакетник горбыльный лиственных пород | 4407 | Береза Осина Ольха Тополь Дуб Ясень Клен Граб Осина, Ольха Береза, Ольха Береза, Осина Береза, Осина, Ольха | 16-32 ´ 40-110 | - | - | 0,5-2,5 | ТУ РБ 00969296.005-98 | ТУ РБ 00969296.005-98
16 | Штакетник горбыльный хвойных пород | 4407 | Сосна Ель Лиственница Пихта Сосна, Ель | 16-32 ´ 40-110 | - | - | 0,5-2,5 | ТУ РБ 00969296.005-98 | ТУ РБ 00969296.005-98

## Лист2
Приложение 4
к Регламенту биржевых торгов по секции лесопродукции в ОАО "Белорусская универсальная товарная биржа"
Стандартизированные размерные и качественные характеристики пиломатериалов при выставлении на биржевые торги для продажи на внутреннем рынке
№ п/п | Новое наименование товара | Код ТН ВЭД | Порода древесины | Стандартизированные диапазоны (толщины, мм × ширины, мм) | Фактический диапазон размеров (номинальных)*: |  | Влажность, % | Сорт | Длина*, м | Качество товара (стандарт) | Определение объема (стандарт)
[5 empty] | Толщина, мм | Ширина (ширина раскпрытия пласти), мм
1 | Пиломатериалы обрезные хвойных пород толщиной до 25 мм включительно, шириной до 150 мм включительно, длиной до 2000 мм включительно | 4407 | Сосна, Ель | до 14,9 × до 100 | Диапазон размеров, входящий в соответствующий стандартизированный диапазон |  | до 22%, более 22% | группа сортов | 0,50-2,00 | СТБ 1713-2007 | ГОСТ 5306-83
|  |  | Сосна, Ель | до 14,9 × 101-150
|  |  | Сосна, Ель | 15-18,9 × до 150
|  |  | Сосна, Ель | 19-25 × до 150
2 | Пиломатериалы обрезные лиственных пород толщиной до 25 мм включительно, шириной до 150 мм включительно, длиной до 2000 мм включительно | 4407 | Береза, Осина, Ольха, Тополь, Ясень | до 14,9 × до 100 | [5 empty] | СТБ 1714-2007 | ГОСТ 5306-83
до 14,9 × 101-150
15-18,9 × до 150
19-25 × до 150
3 | Пиломатериалы обрезные хвойных пород | 4407 | Сосна, Ель, Лиственница, Пихта | до 25 × до 150 | Диапазон размеров, входящий в соответствующий стандартизированный диапазон |  | до 13%, 14-22%, более 22% | отборный,1,2,3,4 | 0,50-6,50 | СТБ 1713-2007 | ГОСТ 5306-83
до 25 × 151 и более
26-40 × до 150
26-40 × 151 и более
41-100 × до 150
41-100 × 151 и более
|  |  |  | более 100 × 101-150 |  |  |  | 1,2,3,4
более 100 × 151 и более
4 | Пиломатериалы обрезные лиственных пород | 4407 | Береза, Липа, Осина, Ольха, Тополь, Дуб, Вяз, Ясень, Клен, Граб, Бук | до 25 × до 150 |  |  |  | 1,2,3 | 0,50-6,50 | СТБ 1714-2007 | ГОСТ 5306-83
до 25 × 151 и более
26-40 × до 150
26-40 × 151 и более
41-100 × до 150
41-100 × 151 и более
более 100 × 101-150
более 100 × 151 и более
5 | Пиломатериалы необрезные хвойных пород | 4407 | Сосна, Ель, Лиственница, Пихта, | до 25 × до 150 |  |  |  | отборный,1,2,3,4 | 0,50-6,50 | СТБ 1713-2007 | СТБ 1628-2006
до 25 × 151 и более
26-40 × до 150
26-40 × 151 и более
41-100 × до 150
41-100 × 151 и более
|  |  |  | более 100 × 101-150 |  |  |  | 1,2,3,4
более 100 × 151 и более
6 | Пиломатериалы необрезные лиственных пород | 4407 | Береза, Липа, Осина, Ольха, Тополь, Дуб, Вяз, Ясень, Клен, Граб, Бук | до 25 × до 150 |  |  |  | 1,2,3 | 0,50-6,50 | СТБ 1714-2007 | СТБ 1628-2006
до 25 × 151 и более
26-40 × до 150
26-40 × 151 и более
41-100 × до 150
41-100 × 151 и более
более 100 × 101-150
более 100 × 151 и более
7 | Пиломатериалы односторонне- обрезные хвойных пород | 4407 | Сосна, Ель, Лиственница, Пихта, | до 25 × до 150 |  |  |  | отборный,1,2,3,4 | 0,50-6,50 | СТБ 1713-2007 | СТБ 1628-2006
до 25 × 151 и более
26-40 × до 150
26-40 × 151 и более
41-100 × до 150
41-100 × 151 и более
|  |  |  | более 100 × 101-150 |  |  |  | 1,2,3,4
более 100 × 151 и более
8 | Пиломатериалы односторонне-обрезные лиственных пород | 4407 | Береза, Липа, Осина, Ольха, Тополь, Дуб, Вяз, Ясень, Клен, Граб, Бук | до 25 × до 150 |  |  |  | 1,2,3 | 0,50-6,50 | СТБ 1714-2007 | СТБ 1628-2006
до 25 × 151 и более
26-40 × до 150
26-40 × 151 и более
41-100 × до 150
41-100 × 151 и более
более 100 × 101-150
более 100 × 151 и более
9 | Заготовки деревянные бессортовые | 4407 | Сосна, Ель | до 40 × до 150 |  |  | до 22%, более 22% | бессортовые | 0,50-6,50 | ТУ BY 100195503.025-2021 | СТБ EN 1312
до 40 × 151 и более
41-100 × до 150
41-100 × 151 и более
более 100 × 101-150
более 100 × 151 и более
* При заполнении формы заявки на продажу товара фактические размеры не готового товара указываются по диапазону с минимальным интервалом для пиломатериалов обрезных толщиной до 25 мм включительно, шириной до 150 мм включительно, длиной до 2000 мм включительно: по толщине – не менее 1 мм; по ширине – не менее 5 мм; по длине – не менее 0,1 м; для остальных пиломатериалов обрезных/необрезных, заготовок деревянных бессортовых: по толщине – не менее 3 мм; по ширине – не менее 10 мм; по длине – не менее 0,1 м.